## Sheet1
立库塑料托盘（平面川字底塑料托盘）验收标准
序号 | 检验项目 |  | 要求 | 检验方法 | 检验结果
1 | 托盘尺寸 | 托盘长度1140mm | 公差+3mm | 盒尺测量
|  | 托盘宽度1140mm | 公差+3mm | 盒尺测量
|  | 托盘高度165mm | 公差+3mm | 盒尺测量
2 | 托盘重量 | 托盘塑料净重量 | 公差±0.5KG | 电子秤测量
|  | 托盘总重量 | 公差±0.5KG | 电子秤测量
3 | 托盘外观 | 缺料 | 加强筋无缺料 | 目视
|  | 银丝 | 表面无银丝 | 目视
|  | 飞边 | 四周无飞边 | 目视
|  | 划伤 | 加强筋及腿部无划伤 | 目视
|  | 色差 | 同一批次无明显色差 | 目视
|  | 油污 | 表面干净无油污 | 目视
4 | 托盘辅件 | 防滑垫 | 牢固平整，数量满足 | 目视、手感
|  | 钢管 | 镀锌钢管 | 盒尺测量、拆解点数
5 | 静载承重状态 | 静载实验 | 无影响使用的裂纹和变形 | 实验负荷P=6000kg
| 动载承重状态 | 动载实验 | 无影响使用的裂纹和变形，48小时下扰度＜6mm | 实验负荷P=1500kg
| 货架载承重状态 | 货架载实验 | 无影响使用的裂纹和变形，永久型变量＜5mm | 实验负荷P=1000kg
| 跌落状态 | 角跌落实验 | 试验后，对角线变化率≤1% | 2.0米高度，跌落2次
|  | 高处跌落实验 | 试验后，托盘无裂痕和钢管露出情况，不影响使用 | 2.0米整体自然跌落2次
备注：
1、批量生产供货前，乙方先送小批量产品（约20~50个）至甲方现场，产品外观、颜色、尺寸、重量、承载必须严格按照约定提供。经甲方运用测试，满足使用要求后乙方按符合甲方确认的产品标准进行大批量生产、供应。接受甲方代表驻厂全流程督造，且提供原材料购买及使用的相关证明（包括但不限于原材料采购合同、发票、材料检验证明等）
2、验收时随机挑选不少于总数量的5%进行抽验，外观一项不合格时，该个托盘为不合格；物理机械性能任何一项不合格时，除该个托盘为不合格外，重新多倍数量取样，对不合格项目复验，经复验合格，该批为合格批，抽验批如仍有2%及以上的不合格，该整批次为不合格批；随机选取总数量约2‰的托盘进行破坏性拆解，检验重量、破坏性跌落损坏情况、局部厚度、钢管配置、加工制造细节、拣选材料分析等，若产品合格，破坏性拆解托盘数量甲方作为合格品签收，不合格则扩大抽验范围，如有2%及以上的不合格，该整批次为不合格批。
3、托盘发货随机资料应包含质量文件、合格证书、承载实验报告等资料。到货后，甲方现场签收拍照，清点数量，确认无因运输造成的破损和数量缺失，再进行批次抽验。
4、质保期：托盘验收合格后 12 个月。质保期内正常使用状态，非人为原因损坏，乙方必须无条件按照1：1原则进行补货更换。